## Tabelle1
| 12C300_5.SMO | 11F111-2.PV | 11F001-1.PV | 11F002_2.IN | 11M101.PV | 21H001_1.PV | ANA_01150_PB
| ANZEIGE REAKTOR IN BETRIEB | MATERIALAUFGABE REAKTOR | FEINKOHLE DOSIERUNG | SOLLWERT FUER FLUGSTAUB | FEUCHTEREGELUNG | Austrag Flugstaubmenge 21B001 | Schlacke Schlackenstich
|  | T/H | T/H | T/H | % H2O | t/h | %
Zeitstempel | Durchschnitt | Durchschnitt | Durchschnitt | Durchschnitt | Durchschnitt | Durchschnitt | Durchschnitt
2025-09-11 06:00 | 1 | 44.08008 | 0.6343211 | 2.438646 | 10.47717 | 1.401379 | 5.65
2025-09-11 07:00 | 1 | 38.43529 | 0.5151999 | 1.997841 | 10.91794 | 2.151792 | 2.875
2025-09-11 08:00 | 1 | 36.31793 | 0.3828618 | 2.577445 | 11.41057 | 2.151792 | 2.32
2025-09-11 09:00 | 1 | 39.46901 | 0.6119133 | 5.429739 | 10.86317 | 2.151792 | 2.041
2025-09-11 10:00 | 1 | 44.0831 | 0.4581748 | 5.004928 | 10.38979 | 1.148785 | 2.110667
2025-09-11 11:00 | 1 | 44.07559 | 0.4737792 | 5.194438 | 9.759041 | 0.6921292 | 5.03
2025-09-11 12:00 | 1 | 44.08153 | 0.5559219 | 3.968639 | 9.507987 | 0.3704085 | 5.03
2025-09-11 13:00 | 1 | 44.07677 | 0.5460705 | 4.539743 | 9.639062 | 1.968634 | 11.32533
2025-09-11 14:00 | 1 | 44.07879 | 0.5574793 | 4.582684 | 9.6735 | 2.150604 | 18.52
2025-09-11 15:00 | 1 | 44.0836 | 0.4985834 | 3.343334 | 9.813403 | 2.150604 | 5.4515
2025-09-11 16:00 | 1 | 44.08031 | 0.5622763 | 4.676844 | 9.892171 | 2.150604 | 5.302667
2025-09-11 17:00 | 1 | 44.07656 | 0.524106 | 4.609774 | 9.898978 | 2.150604 | 6.32
2025-09-11 18:00 | 1 | 44.08275 | 0.4296223 | 3.895517 | 10.10725 | 2.150604 | 6.276
2025-09-11 19:00 | 1 | 44.06739 | 0.4989991 | 5.888544 | 11.12791 | 2.150604 | 5.66
2025-09-11 20:00 | 1 | 42.92066 | 0.4131827 | 4.828902 | 10.47008 | 2.150604 | 5.66
2025-09-11 21:00 | 1 | 44.0785 | 0.525768 | 4.777387 | 10.02246 | 2.150604 | 6.0255
2025-09-11 22:00 | 1 | 44.0761 | 0.4767497 | 4.285798 | 10.12241 | 2.150604 | 6.622
2025-09-11 23:00 | 1 | 44.08469 | 0.4980429 | 3.828101 | 11.10329 | 2.150604 | 16.73
2025-09-12 | 1 | 43.75986 | 0.6280929 | 2.464212 | 11.58607 | 2.150604 | 16.73
2025-09-12 01:00 | 1 | 44.02223 | 0.626924 | 2.289645 | 11.88124 | 2.150604 | 16.73
2025-09-12 02:00 | 1 | 44.07293 | 0.6590527 | 2.03092 | 11.11631 | 2.150604 | 16.73
2025-09-12 03:00 | 1 | 44.08236 | 0.6321451 | 1.942722 | 9.622526 | 2.150604 | 16.73
2025-09-12 04:00 | 1 | 44.07785 | 0.6120156 | 1.982287 | 11.63182 | 2.150604 | 16.73
2025-09-12 05:00 | 1 | 44.07947 | 0.5199996 | 2.080252 | 11.79994 | 2.150604 | 16.73