## Tabelle1
| 12C300_5.SMO | 11F111-2.PV | 11F001-1.PV | 11F002_2.IN | 11M101.PV | 21H001_1.PV | ANA_01150_PB
| ANZEIGE REAKTOR IN BETRIEB | MATERIALAUFGABE REAKTOR | FEINKOHLE DOSIERUNG | SOLLWERT FUER FLUGSTAUB | FEUCHTEREGELUNG | Austrag Flugstaubmenge 21B001 | Schlacke Schlackenstich
|  | T/H | T/H | T/H | % H2O | t/h | %
Zeitstempel | Durchschnitt | Durchschnitt | Durchschnitt | Durchschnitt | Durchschnitt | Durchschnitt | Durchschnitt
2025-09-13 06:00 | 1 | 44.06969 | 0.5242658 | 3.37702 | 10.54088 | 2.148336 | 16.73
2025-09-13 07:00 | 1 | 42.77482 | 0.4471661 | 3.613127 | 10.62467 | 2.148336 | 6.460167
2025-09-13 08:00 | 1 | 44.07995 | 0.519996 | 4.258605 | 10.00899 | 2.148336 | 2.4
2025-09-13 09:00 | 1 | 44.07575 | 0.524855 | 4.28855 | 9.198853 | 2.148336 | 3.3425
2025-09-13 10:00 | 1 | 44.08105 | 0.4887151 | 3.748496 | 9.123095 | 2.148336 | 3.85
2025-09-13 11:00 | 1 | 44.05632 | 0.5963496 | 4.491049 | 9.115699 | 2.148336 | 6.863
2025-09-13 12:00 | 1 | 44.07425 | 0.4923311 | 4.104891 | 10.63042 | 2.148336 | 7.78
2025-09-13 13:00 | 1 | 44.07777 | 0.5577234 | 4.636592 | 10.5102 | 2.148336 | 5.852833
2025-09-13 14:00 | 1 | 44.0783 | 0.4768155 | 4.636137 | 9.827899 | 1.136198 | 4.05
2025-09-13 15:00 | 1 | 44.07718 | 0.4775296 | 5.198503 | 10.56955 | 0.7881956 | 3.39
2025-09-13 16:00 | 1 | 44.07517 | 0.5509092 | 5.954342 | 10.90146 | 2.155788 | 3.759
2025-09-13 17:00 | 1 | 44.08273 | 0.4596322 | 4.989903 | 10.02181 | 1.339992 | 5.67
2025-09-13 18:00 | 1 | 44.0781 | 0.4725892 | 5.157574 | 9.395913 | 1.014228 | 6.458
2025-09-13 19:00 | 1 | 44.07774 | 0.5443439 | 5.898804 | 8.319659 | 1.962816 | 13.55
2025-09-13 20:00 | 1 | 44.078 | 0.4625177 | 5.015222 | 9.480994 | 1.405154 | 11.0025
2025-09-13 21:00 | 1 | 44.07625 | 0.5391297 | 5.834086 | 10.87184 | 0.1883448 | 3.36
2025-09-13 22:00 | 1 | 44.07841 | 0.5430042 | 5.886783 | 10.97171 | 0 | 3.36
2025-09-13 23:00 | 1 | 44.0811 | 0.495811 | 4.216483 | 10.17652 | 1.105091 | 17.402
2025-09-14 | 1 | 44.07469 | 0.5910236 | 3.312126 | 12.47918 | 2.144016 | 16.808
2025-09-14 01:00 | 1 | 44.08087 | 0.5809627 | 1.577219 | 15.26629 | 2.144016 | 5.16
2025-09-14 02:00 | 1 | 44.07924 | 0.5693541 | 1.319921 | 13.19126 | 2.144016 | 4.974167
2025-09-14 03:00 | 1 | 44.07666 | 0.6454327 | 1.223105 | 11.06996 | 2.144016 | 2.93
2025-09-14 04:00 | 1 | 44.07947 | 0.5951509 | 1.852768 | 12.01257 | 2.144016 | 2.909333
2025-09-14 05:00 | 1 | 44.08271 | 0.5835176 | 2.157849 | 12.72106 | 2.144016 | 2.31