## Tabelle1
| 12C300_5.SMO | 11F111-2.PV | 11F001-1.PV | 11F002_2.IN | 11M101.PV | 21H001_1.PV | ANA_01150_PB
| ANZEIGE REAKTOR IN BETRIEB | MATERIALAUFGABE REAKTOR | FEINKOHLE DOSIERUNG | SOLLWERT FUER FLUGSTAUB | FEUCHTEREGELUNG | Austrag Flugstaubmenge 21B001 | Schlacke Schlackenstich
|  | T/H | T/H | T/H | % H2O | t/h | %
Zeitstempel | Durchschnitt | Durchschnitt | Durchschnitt | Durchschnitt | Durchschnitt | Durchschnitt | Durchschnitt
2025-09-16 06:00 | 1 | 41.72758 | 0.4823716 | 2.813865 | 10.42166 | 2.16 | 3.33
2025-09-16 07:00 | 1 | 42.08692 | 0.5606649 | 3.275032 | 10.12132 | 2.16 | 3.648
2025-09-16 08:00 | 1 | 42.09303 | 0.5244284 | 3.052648 | 9.967214 | 2.16 | 3.977
2025-09-16 09:00 | 1 | 42.08862 | 0.5229834 | 3.046924 | 9.11779 | 2.16 | 6.15
2025-09-16 10:00 | 1 | 42.08832 | 0.5217465 | 3.394855 | 9.707497 | 2.16 | 5.407667
2025-09-16 11:00 | 1 | 42.08927 | 0.5194671 | 3.485051 | 10.52133 | 2.108221 | 4.84
2025-09-16 12:00 | 1 | 42.07308 | 0.4848562 | 2.464847 | 10.36409 | 2.153304 | 4.84
2025-09-16 13:00 | 1 | 42.09095 | 0.5217227 | 2.175064 | 8.862506 | 2.153304 | 4.81
2025-09-16 14:00 | 1 | 42.0841 | 0.5758725 | 2.408418 | 9.858694 | 2.153304 | 4.81
2025-09-16 15:00 | 1 | 42.08929 | 0.5038156 | 2.083406 | 10.86521 | 2.153304 | 4.81
2025-09-16 16:00 | 1 | 42.08928 | 0.4988756 | 2.084308 | 9.954122 | 2.153304 | 3.611333
2025-09-16 17:00 | 1 | 42.08684 | 0.5739372 | 2.881292 | 10.22779 | 2.153304 | 3.57
2025-09-16 18:00 | 1 | 41.99805 | 0.4594756 | 2.800635 | 9.812917 | 2.153304 | 2.550333
2025-09-16 19:00 | 1 | 41.87447 | 0.5915233 | 3.618434 | 10.41686 | 2.153304 | 2.24
2025-09-16 20:00 | 1 | 42.09099 | 0.5019942 | 2.497374 | 9.751134 | 2.153304 | 2.24
2025-09-16 21:00 | 1 | 39.30191 | 0.5161816 | 2.181133 | 10.39029 | 2.153304 | 5.793
2025-09-16 22:00 | 1 | 38.11162 | 0.4471017 | 2.066399 | 9.938908 | 2.153304 | 5.98
2025-09-16 23:00 | 1 | 38.11874 | 0.4528823 | 3.669385 | 10.69004 | 2.153304 | 4.066667
2025-09-17 | 1 | 38.11282 | 0.439863 | 3.70026 | 11.12948 | 2.153304 | 3.93
2025-09-17 01:00 | 1 | 39.42939 | 0.4268391 | 4.635263 | 11.10248 | 2.153304 | 4.06
2025-09-17 02:00 | 1 | 40.10585 | 0.4603701 | 4.438517 | 11.86414 | 2.153304 | 4.71
2025-09-17 03:00 | 1 | 40.108 | 0.4571992 | 3.800358 | 11.0107 | 2.153304 | 4.71
2025-09-17 04:00 | 1 | 39.46309 | 0.45587 | 3.806126 | 11.22886 | 2.153304 | 4.799
2025-09-17 05:00 | 1 | 38.10168 | 0.4381461 | 3.586636 | 11.5172 | 2.153304 | 6.49