## Tabelle1
| 12C300_5.SMO | 11F111-2.PV | 11F001-1.PV | 11F002_2.IN | 11M101.PV | 21H001_1.PV | ANA_01150_PB
| ANZEIGE REAKTOR IN BETRIEB | MATERIALAUFGABE REAKTOR | FEINKOHLE DOSIERUNG | SOLLWERT FUER FLUGSTAUB | FEUCHTEREGELUNG | Austrag Flugstaubmenge 21B001 | Schlacke Schlackenstich
|  | T/H | T/H | T/H | % H2O | t/h | %
Zeitstempel | Durchschnitt | Durchschnitt | Durchschnitt | Durchschnitt | Durchschnitt | Durchschnitt | Durchschnitt
2025-09-19 06:00 | 1 | 41.12563 | 0.4679482 | 3.173954 | 9.579633 | 1.390572 | 3.42
2025-09-19 07:00 | 1 | 37.52178 | 0.3700587 | 3.049325 | 10.1706 | 2.155896 | 3.42
2025-09-19 08:00 | 1 | 41.31517 | 0.4860296 | 5.24333 | 9.161323 | 2.155896 | 3.42
2025-09-19 09:00 | 1 | 42.0919 | 0.4347292 | 4.735425 | 9.133997 | 2.155896 | 3.42
2025-09-19 10:00 | 1 | 42.09068 | 0.4200931 | 4.620875 | 9.326388 | 1.116186 | 3.42
2025-09-19 11:00 | 1 | 42.09028 | 0.4435836 | 4.873046 | 10.15832 | 0.9397515 | 3.42
2025-09-19 12:00 | 1 | 42.08942 | 0.4493048 | 4.91222 | 10.01546 | 2.1492 | 3.42
2025-09-19 13:00 | 1 | 42.09086 | 0.4433639 | 4.846592 | 10.37424 | 2.1492 | 3.42
2025-09-19 14:00 | 1 | 42.09101 | 0.4401099 | 4.756647 | 10.53325 | 2.1492 | 3.42
2025-09-19 15:00 | 1 | 42.09551 | 0.4347872 | 4.211543 | 9.868184 | 2.1492 | 3.42
2025-09-19 16:00 | 1 | 42.09097 | 0.4382315 | 4.86539 | 10.03047 | 2.1492 | 3.42
2025-09-19 17:00 | 1 | 42.07855 | 0.4233755 | 4.382009 | 10.31921 | 1.816127 | 3.42
2025-09-19 18:00 | 1 | 41.29785 | 0.4737647 | 3.87436 | 10.25454 | 0 | 3.42
2025-09-19 19:00 | 1 | 42.09169 | 0.5270527 | 4.284663 | 9.446034 | 1.42408 | 3.42
2025-09-19 20:00 | 1 | 42.0947 | 0.4411577 | 3.686833 | 10.98713 | 2.158596 | 3.42
2025-09-19 21:00 | 1 | 42.09507 | 0.4369768 | 3.940831 | 10.49008 | 2.158596 | 3.42
2025-09-19 22:00 | 1 | 42.0947 | 0.450486 | 4.506634 | 10.56095 | 2.125145 | 3.42
2025-09-19 23:00 | 1 | 42.09376 | 0.4575768 | 4.614239 | 11.50652 | 2.145636 | 3.42
2025-09-20 | 1 | 42.09319 | 0.4625701 | 4.189373 | 11.4228 | 2.145636 | 3.42
2025-09-20 01:00 | 1 | 42.09659 | 0.4632611 | 4.186704 | 11.30069 | 2.145636 | 3.42
2025-09-20 02:00 | 1 | 42.09541 | 0.4487624 | 4.054554 | 10.84364 | 2.145636 | 3.42
2025-09-20 03:00 | 1 | 41.92216 | 0.4414663 | 4.013062 | 10.58285 | 2.145636 | 3.42
2025-09-20 04:00 | 1 | 40.48923 | 0.4501295 | 4.072493 | 10.51604 | 2.145636 | 3.42
2025-09-20 05:00 | 1 | 42.09052 | 0.454012 | 4.346592 | 10.07979 | 2.145636 | 3.42