## Tabelle1
| 12C300_5.SMO | 11F111-2.PV | 11F001-1.PV | 11F002_2.IN | 11M101.PV | 21H001_1.PV | ANA_01150_PB
| ANZEIGE REAKTOR IN BETRIEB | MATERIALAUFGABE REAKTOR | FEINKOHLE DOSIERUNG | SOLLWERT FUER FLUGSTAUB | FEUCHTEREGELUNG | Austrag Flugstaubmenge 21B001 | Schlacke Schlackenstich
|  | T/H | T/H | T/H | % H2O | t/h | %
Zeitstempel | Durchschnitt | Durchschnitt | Durchschnitt | Durchschnitt | Durchschnitt | Durchschnitt | Durchschnitt
2025-09-20 06:00 | 1 | 42.09276 | 0.4181049 | 4.589445 | 9.909962 | 2.145636 | 3.42
2025-09-20 07:00 | 1 | 36.50525 | 0.4372121 | 4.452101 | 9.529836 | 2.145636 | 3.42
2025-09-20 08:00 | 1 | 40.87415 | 0.4336766 | 3.924017 | 9.253828 | 0.990145 | 3.42
2025-09-20 09:00 | 1 | 42.09569 | 0.4606001 | 3.374468 | 9.843968 | 2.14704 | 3.42
2025-09-20 10:00 | 1 | 39.89254 | 0.4478316 | 3.23735 | 10.20721 | 2.14704 | 3.42
2025-09-20 11:00 | 1 | 41.41844 | 0.4560438 | 2.750578 | 10.95324 | 2.14704 | 3.42
2025-09-20 12:00 | 1 | 42.09778 | 0.5100526 | 3.75087 | 10.10416 | 2.081833 | 3.446
2025-09-20 13:00 | 1 | 42.0973 | 0.4747048 | 3.444702 | 9.209934 | 2.151144 | 3.55
2025-09-20 14:00 | 1 | 42.09989 | 0.4146694 | 3.118188 | 9.994008 | 2.151144 | 3.55
2025-09-20 15:00 | 1 | 42.09896 | 0.4868914 | 3.525373 | 11.29838 | 2.151144 | 4.930167
2025-09-20 16:00 | 1 | 42.09815 | 0.4949166 | 3.671729 | 11.15815 | 2.151144 | 5.24
2025-09-20 17:00 | 1 | 42.07359 | 0.4564369 | 3.365989 | 10.70696 | 2.151144 | 4.997333
2025-09-20 18:00 | 1 | 42.102 | 0.4311485 | 3.13925 | 11.13647 | 2.151144 | 3.42
2025-09-20 19:00 | 1 | 42.10026 | 0.523617 | 3.792596 | 10.75982 | 2.151144 | 3.4165
2025-09-20 20:00 | 1 | 42.10311 | 0.4392555 | 3.278738 | 10.71299 | 2.151144 | 3.21
2025-09-20 21:00 | 1 | 42.09718 | 0.5222991 | 3.76802 | 10.46524 | 2.151144 | 3.21
2025-09-20 22:00 | 1 | 42.0978 | 0.4603493 | 3.334362 | 10.6154 | 2.151144 | 3.21
2025-09-20 23:00 | 1 | 42.10288 | 0.439065 | 3.220901 | 10.80015 | 2.151144 | 3.21
2025-09-21 | 1 | 42.09704 | 0.5367053 | 4.367983 | 11.08078 | 2.151144 | 3.21
2025-09-21 01:00 | 1 | 42.10164 | 0.440546 | 3.574105 | 10.87854 | 2.151144 | 3.21
2025-09-21 02:00 | 1 | 42.10204 | 0.4679635 | 3.818259 | 11.18425 | 2.151144 | 3.21
2025-09-21 03:00 | 1 | 42.10051 | 0.4950655 | 4.044495 | 10.43515 | 2.151144 | 3.21
2025-09-21 04:00 | 1 | 42.10055 | 0.4553613 | 3.712688 | 10.6815 | 2.085211 | 3.21
2025-09-21 05:00 | 1 | 41.68308 | 0.5265807 | 4.242174 | 9.96671 | 2.15136 | 3.21