## Tabelle1
| 12C300_5.SMO | 11F111-2.PV | 11F001-1.PV | 11F002_2.IN | 11M101.PV | 21H001_1.PV | ANA_01150_PB
| ANZEIGE REAKTOR IN BETRIEB | MATERIALAUFGABE REAKTOR | FEINKOHLE DOSIERUNG | SOLLWERT FUER FLUGSTAUB | FEUCHTEREGELUNG | Austrag Flugstaubmenge 21B001 | Schlacke Schlackenstich
|  | T/H | T/H | T/H | % H2O | t/h | %
Zeitstempel | Durchschnitt | Durchschnitt | Durchschnitt | Durchschnitt | Durchschnitt | Durchschnitt | Durchschnitt
2025-09-21 06:00 | 1 | 42.10127 | 0.4751125 | 3.863016 | 9.817909 | 2.108314 | 3.21
2025-09-21 07:00 | 1 | 37.62887 | 0.4042392 | 3.354169 | 9.475968 | 2.147256 | 3.21
2025-09-21 08:00 | 1 | 41.79601 | 0.4035466 | 3.511247 | 9.906479 | 2.147256 | 3.21
2025-09-21 09:00 | 1 | 42.10041 | 0.4043493 | 4.432916 | 10.32589 | 2.147256 | 3.21
2025-09-21 10:00 | 1 | 42.10133 | 0.4504967 | 4.720564 | 9.482372 | 2.147256 | 3.21
2025-09-21 11:00 | 1 | 42.10005 | 0.4171416 | 3.037185 | 10.10744 | 2.147256 | 3.21
2025-09-21 12:00 | 1 | 42.09902 | 0.4765574 | 3.534207 | 10.74251 | 2.147256 | 3.21
2025-09-21 13:00 | 1 | 42.09688 | 0.4172017 | 3.354943 | 10.5772 | 2.147256 | 3.21
2025-09-21 14:00 | 1 | 42.0997 | 0.3428214 | 2.843487 | 11.18051 | 2.147256 | 3.21
2025-09-21 15:00 | 1 | 41.62533 | 0.4819947 | 3.851186 | 10.3689 | 2.109755 | 3.21
2025-09-21 16:00 | 1 | 42.10096 | 0.3751109 | 3.019333 | 11.22034 | 2.147472 | 3.21
2025-09-21 17:00 | 1 | 42.09665 | 0.4353009 | 3.511717 | 10.77557 | 2.147472 | 3.21
2025-09-21 18:00 | 1 | 42.09955 | 0.4122798 | 4.50746 | 10.90837 | 2.147472 | 3.21
2025-09-21 19:00 | 1 | 42.10153 | 0.3945822 | 3.190082 | 10.561 | 2.147472 | 3.21
2025-09-21 20:00 | 1 | 42.07617 | 0.4068507 | 3.270551 | 10.26232 | 2.147472 | 3.21
2025-09-21 21:00 | 1 | 42.09647 | 0.4332824 | 3.491454 | 10.81771 | 2.147472 | 3.21
2025-09-21 22:00 | 1 | 42.09813 | 0.403841 | 3.245892 | 10.39999 | 2.147472 | 3.21
2025-09-21 23:00 | 1 | 42.0984 | 0.376114 | 3.029638 | 11.22962 | 2.147472 | 3.21
2025-09-22 | 1 | 42.09519 | 0.4546864 | 3.7224 | 12.08588 | 2.147472 | 3.21
2025-09-22 01:00 | 1 | 42.09777 | 0.3922135 | 3.920978 | 10.99696 | 2.062211 | 3.21
2025-09-22 02:00 | 1 | 42.09577 | 0.4067785 | 4.048741 | 10.87553 | 2.104232 | 3.894
2025-09-22 03:00 | 1 | 42.09506 | 0.4210047 | 4.212898 | 10.78166 | 2.085457 | 3.97
2025-09-22 04:00 | 1 | 42.09591 | 0.3794162 | 3.798916 | 10.89138 | 1.653356 | 4.5965
2025-09-22 05:00 | 1 | 42.11549 | 0.435912 | 4.420704 | 10.08757 | 2.153736 | 9.34