## Tabelle1
| 12C300_5.SMO | 11F111-2.PV | 11F001-1.PV | 11F002_2.IN | 11M101.PV | 21H001_1.PV | ANA_01150_PB
| ANZEIGE REAKTOR IN BETRIEB | MATERIALAUFGABE REAKTOR | FEINKOHLE DOSIERUNG | SOLLWERT FUER FLUGSTAUB | FEUCHTEREGELUNG | Austrag Flugstaubmenge 21B001 | Schlacke Schlackenstich
|  | T/H | T/H | T/H | % H2O | t/h | %
Zeitstempel | Durchschnitt | Durchschnitt | Durchschnitt | Durchschnitt | Durchschnitt | Durchschnitt | Durchschnitt
2025-09-22 06:00 | 1 | 42.09412 | 0.4022397 | 3.350238 | 9.972468 | 2.153736 | 9.34
2025-09-22 07:00 | 1 | 39.63433 | 0.4016798 | 3.116248 | 10.40994 | 2.036847 | 8.254667
2025-09-22 08:00 | 1 | 41.98174 | 0.4644697 | 3.670458 | 10.46622 | 2.144124 | 7.58
2025-09-22 09:00 | 1 | 42.09192 | 0.4619358 | 4.16937 | 10.5976 | 2.144124 | 7.58
2025-09-22 10:00 | 1 | 42.07659 | 0.4362785 | 4.015207 | 10.40418 | 2.144124 | 5.424333
2025-09-22 11:00 | 1 | 42.09402 | 0.4240515 | 3.849075 | 10.23111 | 2.144124 | 5.35
2025-09-22 12:00 | 1 | 42.09309 | 0.4935465 | 3.981284 | 10.68809 | 2.144124 | 5.35
2025-09-22 13:00 | 1 | 42.09321 | 0.4398912 | 3.225072 | 11.39545 | 2.144124 | 5.35
2025-09-22 14:00 | 1 | 42.09301 | 0.4636975 | 3.379823 | 9.799594 | 1.862261 | 5.35
2025-09-22 15:00 | 1 | 41.6241 | 0.4683247 | 3.875672 | 9.968985 | 2.144482 | 5.35
2025-09-22 16:00 | 1 | 42.0869 | 0.4119257 | 4.536508 | 9.986486 | 2.144772 | 5.35
2025-09-22 17:00 | 1 | 42.0872 | 0.4849609 | 5.220362 | 11.19644 | 0.7377873 | 5.35
2025-09-22 18:00 | 1 | 42.09087 | 0.4211708 | 3.833312 | 10.56025 | 2.14488 | 5.35
2025-09-22 19:00 | 1 | 42.09068 | 0.4323448 | 3.918984 | 10.2657 | 2.14488 | 5.35
2025-09-22 20:00 | 1 | 42.09059 | 0.4430204 | 3.995484 | 10.13366 | 2.14488 | 5.35
2025-09-22 21:00 | 1 | 42.08941 | 0.445455 | 4.029894 | 9.884095 | 2.14488 | 5.35
2025-09-22 22:00 | 1 | 42.09042 | 0.4626417 | 3.798795 | 9.732108 | 2.14488 | 5.35
2025-09-22 23:00 | 1 | 42.09174 | 0.4634606 | 3.340786 | 10.42058 | 1.423688 | 5.35
2025-09-23 | 1 | 42.08814 | 0.4502661 | 3.254804 | 10.34838 | 2.16 | 5.35
2025-09-23 01:00 | 1 | 42.09049 | 0.4909526 | 4.022983 | 9.810249 | 2.056705 | 4.216
2025-09-23 02:00 | 1 | 42.08763 | 0.4518444 | 3.959614 | 10.76465 | 2.045793 | 2.83
2025-09-23 03:00 | 1 | 42.09514 | 0.4489773 | 3.262635 | 10.86805 | 2.152008 | 2.836667
2025-09-23 04:00 | 1 | 42.09189 | 0.4594099 | 3.529087 | 10.27272 | 2.152008 | 3.03
2025-09-23 05:00 | 1 | 42.08571 | 0.4208027 | 3.842115 | 11.20054 | 2.152008 | 3.03