## Tabelle1
| 12C300_5.SMO | 11F111-2.PV | 11F001-1.PV | 11F002_2.IN | 11M101.PV | 21H001_1.PV | ANA_01150_PB
| ANZEIGE REAKTOR IN BETRIEB | MATERIALAUFGABE REAKTOR | FEINKOHLE DOSIERUNG | SOLLWERT FUER FLUGSTAUB | FEUCHTEREGELUNG | Austrag Flugstaubmenge 21B001 | Schlacke Schlackenstich
|  | T/H | T/H | T/H | % H2O | t/h | %
Zeitstempel | Durchschnitt | Durchschnitt | Durchschnitt | Durchschnitt | Durchschnitt | Durchschnitt | Durchschnitt
2025-09-23 06:00 | 1 | 42.08926 | 0.51736 | 4.673591 | 10.6341 | 2.152008 | 3.03
2025-09-23 07:00 | 1 | 39.83277 | 0.3926457 | 3.572263 | 10.16619 | 2.152008 | 4.3125
2025-09-23 08:00 | 1 | 41.97138 | 0.454636 | 4.11863 | 9.955865 | 2.152008 | 4.38
2025-09-23 09:00 | 1 | 42.08555 | 0.4333886 | 3.855875 | 9.75251 | 2.152008 | 7.242333
2025-09-23 10:00 | 1 | 41.95734 | 0.5240617 | 4.355863 | 9.667751 | 2.152008 | 9.92
2025-09-23 11:00 | 1 | 42.08891 | 0.4292903 | 3.59178 | 9.38009 | 2.152008 | 9.92
2025-09-23 12:00 | 1 | 44.06178 | 0.540297 | 5.069616 | 9.636895 | 2.152008 | 3.965333
2025-09-23 13:00 | 1 | 44.07495 | 0.5214093 | 4.332087 | 10.77722 | 2.152008 | 3.76
2025-09-23 14:00 | 1 | 44.07954 | 0.4960319 | 4.117444 | 10.05645 | 2.152008 | 3.76
2025-09-23 15:00 | 1 | 44.0745 | 0.4872988 | 4.029208 | 9.320978 | 2.12754 | 3.76
2025-09-23 16:00 | 1 | 44.07604 | 0.5465602 | 4.537188 | 8.966361 | 2.148021 | 3.76
2025-09-23 17:00 | 1 | 44.0741 | 0.4794789 | 3.96446 | 9.196887 | 2.105405 | 3.76
2025-09-23 18:00 | 1 | 44.07499 | 0.5282748 | 4.390373 | 9.209388 | 2.095848 | 3.888
2025-09-23 19:00 | 1 | 44.075 | 0.5140492 | 4.251858 | 9.80479 | 2.146068 | 4.4
2025-09-23 20:00 | 1 | 44.07766 | 0.500183 | 4.153067 | 10.00356 | 2.146068 | 3.810667
2025-09-23 21:00 | 1 | 44.07294 | 0.5267873 | 4.387227 | 9.406669 | 2.146068 | 2.32
2025-09-23 22:00 | 1 | 44.07816 | 0.4821924 | 4.307291 | 9.629353 | 1.796366 | 2.341333
2025-09-23 23:00 | 1 | 44.08351 | 0.5046612 | 4.490347 | 9.709499 | 2.155464 | 2.64
2025-09-24 | 1 | 44.07723 | 0.4572339 | 3.492096 | 10.20643 | 2.155464 | 2.64
2025-09-24 01:00 | 1 | 44.07395 | 0.4935788 | 3.860662 | 10.20446 | 2.155464 | 2.641333
2025-09-24 02:00 | 1 | 44.07606 | 0.4694616 | 3.903784 | 9.601861 | 2.155464 | 2.65
2025-09-24 03:00 | 1 | 44.07765 | 0.4937865 | 3.591204 | 9.408246 | 2.085858 | 2.65
2025-09-24 04:00 | 1 | 44.06286 | 0.4942243 | 3.877109 | 9.190082 | 2.146716 | 3.133333
2025-09-24 05:00 | 1 | 44.05133 | 0.456627 | 4.142304 | 8.905641 | 2.146716 | 3.23