## Tabelle1
| 12C300_5.SMO | 11F111-2.PV | 11F001-1.PV | 11F002_2.IN | 11M101.PV | 21H001_1.PV | ANA_01150_PB
| ANZEIGE REAKTOR IN BETRIEB | MATERIALAUFGABE REAKTOR | FEINKOHLE DOSIERUNG | SOLLWERT FUER FLUGSTAUB | FEUCHTEREGELUNG | Austrag Flugstaubmenge 21B001 | Schlacke Schlackenstich
|  | T/H | T/H | T/H | % H2O | t/h | %
Zeitstempel | Durchschnitt | Durchschnitt | Durchschnitt | Durchschnitt | Durchschnitt | Durchschnitt | Durchschnitt
2025-09-24 06:00 | 1 | 44.07318 | 0.4512298 | 4.092774 | 9.514073 | 2.146716 | 3.23
2025-09-24 07:00 | 1 | 44.0759 | 0.4828647 | 4.36307 | 9.674494 | 2.146716 | 2.888333
2025-09-24 08:00 | 1 | 43.78628 | 0.4932083 | 4.461358 | 9.795754 | 2.119104 | 2.82
2025-09-24 09:00 | 1 | 44.07355 | 0.4515507 | 4.088259 | 10.0844 | 2.148876 | 3.626333
2025-09-24 10:00 | 1 | 44.50956 | 0.4523963 | 4.085352 | 9.99751 | 2.148876 | 4
2025-09-24 11:00 | 1 | 45.06882 | 0.5030508 | 4.552288 | 10.50778 | 2.148876 | 4.121333
2025-09-24 12:00 | 1 | 45.06754 | 0.5130296 | 4.622764 | 10.25307 | 2.148876 | 4.13
2025-09-24 13:00 | 1 | 45.06166 | 0.4385829 | 3.964609 | 10.42522 | 2.148876 | 5.273
2025-09-24 14:00 | 1 | 45.06681 | 0.5241909 | 4.751944 | 9.782621 | 2.148876 | 5.4
2025-09-24 15:00 | 1 | 45.06038 | 0.4822175 | 3.899913 | 10.00125 | 2.148876 | 7.574667
2025-09-24 16:00 | 1 | 45.06755 | 0.4670867 | 3.368708 | 9.751305 | 2.148876 | 10.06
2025-09-24 17:00 | 1 | 45.06789 | 0.512248 | 3.561953 | 10.14297 | 1.803499 | 10.9015
2025-09-24 18:00 | 1 | 45.06292 | 0.5292439 | 3.552169 | 9.545236 | 1.480431 | 11.59
2025-09-24 19:00 | 1 | 45.06317 | 0.5159615 | 4.270646 | 9.916894 | 2.1492 | 10.02367
2025-09-24 20:00 | 1 | 45.06734 | 0.4959567 | 4.125303 | 9.678967 | 2.1492 | 9.05
2025-09-24 21:00 | 1 | 45.06372 | 0.5096309 | 4.207528 | 9.263184 | 2.1492 | 5.869667
2025-09-24 22:00 | 1 | 45.06621 | 0.507199 | 4.213215 | 9.432803 | 2.1492 | 4.983
2025-09-24 23:00 | 1 | 45.06169 | 0.5488196 | 4.570966 | 10.12883 | 2.1492 | 4.78
2025-09-25 | 1 | 45.06444 | 0.5048055 | 4.203348 | 10.55372 | 2.1492 | 4.66
2025-09-25 01:00 | 1 | 45.06473 | 0.5040047 | 4.161862 | 10.85126 | 2.1492 | 4.18
2025-09-25 02:00 | 1 | 45.06574 | 0.5700521 | 4.741288 | 10.79569 | 2.019565 | 4.166667
2025-09-25 03:00 | 1 | 45.0652 | 0.5032393 | 4.190343 | 10.89415 | 1.710217 | 4.08
2025-09-25 04:00 | 1 | 45.06656 | 0.5354776 | 4.433234 | 9.310909 | 2.150172 | 4.198333
2025-09-25 05:00 | 1 | 45.07476 | 0.5171538 | 4.298128 | 9.141765 | 1.938153 | 4.79