## Tabelle1
| 12C300_5.SMO | 11F111-2.PV | 11F001-1.PV | 11F002_2.IN | 11M101.PV | 21H001_1.PV | ANA_01150_PB
| ANZEIGE REAKTOR IN BETRIEB | MATERIALAUFGABE REAKTOR | FEINKOHLE DOSIERUNG | SOLLWERT FUER FLUGSTAUB | FEUCHTEREGELUNG | Austrag Flugstaubmenge 21B001 | Schlacke Schlackenstich
|  | T/H | T/H | T/H | % H2O | t/h | %
Zeitstempel | Durchschnitt | Durchschnitt | Durchschnitt | Durchschnitt | Durchschnitt | Durchschnitt | Durchschnitt
2025-09-25 06:00 | 1 | 45.06458 | 0.5320185 | 4.411536 | 9.578314 | 1.564122 | 4.79
2025-09-25 07:00 | 1 | 44.84298 | 0.53742 | 2.902272 | 10.46736 | 2.150712 | 3.956667
2025-09-25 08:00 | 1 | 45.06336 | 0.5369707 | 2.226543 | 10.2731 | 2.150712 | 3.79
2025-09-25 09:00 | 1 | 45.06351 | 0.5383888 | 2.241295 | 11.17782 | 2.150712 | 3.857667
2025-09-25 10:00 | 1 | 45.05812 | 0.5145355 | 2.135686 | 13.30182 | 2.150712 | 3.86
2025-09-25 11:00 | 1 | 45.06862 | 0.5778128 | 2.784474 | 12.06209 | 2.150712 | 2.4575
2025-09-25 12:00 | 1 | 45.06323 | 0.5779956 | 4.807894 | 9.788285 | 2.150712 | 2.33
2025-09-25 13:00 | 1 | 44.69289 | 0.4524701 | 3.777164 | 9.506844 | 2.150712 | 2.843
2025-09-25 14:00 | 1 | 45.06089 | 0.5287499 | 4.3997 | 10.15393 | 2.150712 | 2.9
2025-09-25 15:00 | 1 | 45.06198 | 0.5356682 | 4.469311 | 10.44833 | 2.150712 | 3.682
2025-09-25 16:00 | 1 | 45.6258 | 0.5046411 | 4.180275 | 9.853631 | 2.150712 | 3.92
2025-09-25 17:00 | 1 | 46.04087 | 0.5239517 | 4.234507 | 9.667732 | 2.150712 | 9.4025
2025-09-25 18:00 | 1 | 46.04639 | 0.5813611 | 4.538686 | 9.352182 | 2.150712 | 11.57
2025-09-25 19:00 | 1 | 46.04302 | 0.5384978 | 4.48242 | 9.318863 | 2.10414 | 5.930667
2025-09-25 20:00 | 1 | 46.0461 | 0.5626281 | 4.717134 | 9.145534 | 2.155464 | 3.88
2025-09-25 21:00 | 1 | 46.04562 | 0.5456815 | 4.535994 | 8.967281 | 2.155464 | 3.788333
2025-09-25 22:00 | 1 | 46.04585 | 0.5429002 | 4.518892 | 9.299728 | 1.543318 | 3.796333
2025-09-25 23:00 | 1 | 46.04392 | 0.5804384 | 4.823874 | 9.524106 | 2.151252 | 5.35
2025-09-26 | 1 | 46.04333 | 0.5222329 | 4.376999 | 9.598933 | 2.151252 | 5.3025
2025-09-26 01:00 | 1 | 41.6259 | 0.4730472 | 3.935926 | 9.307336 | 2.151252 | 4.4
2025-09-26 02:00 | 1 | 46.03542 | 0.5951321 | 4.944975 | 10.56788 | 2.151252 | 4.511667
2025-09-26 03:00 | 1 | 46.0455 | 0.5263621 | 4.407 | 11.25692 | 2.151252 | 5.07
2025-09-26 04:00 | 1 | 46.04285 | 0.5051731 | 4.228714 | 10.14673 | 2.151252 | 5.213
2025-09-26 05:00 | 1 | 46.02827 | 0.596602 | 4.978481 | 10.12516 | 2.151252 | 5.85