## Tabelle1
| 12C300_5.SMO | 11F111-2.PV | 11F001-1.PV | 11F002_2.IN | 11M101.PV | 21H001_1.PV | ANA_01150_PB
| ANZEIGE REAKTOR IN BETRIEB | MATERIALAUFGABE REAKTOR | FEINKOHLE DOSIERUNG | SOLLWERT FUER FLUGSTAUB | FEUCHTEREGELUNG | Austrag Flugstaubmenge 21B001 | Schlacke Schlackenstich
|  | T/H | T/H | T/H | % H2O | t/h | %
Zeitstempel | Durchschnitt | Durchschnitt | Durchschnitt | Durchschnitt | Durchschnitt | Durchschnitt | Durchschnitt
2025-09-27 06:00 | 0 | 0 | 0.01108245 | 0.08240307 | 7.412531 | 0 | 3.3
2025-09-27 07:00 | 0.5166236 | 9.13359 | 0.11068 | 0.6450556 | 7.207445 | 0 | 3.3
2025-09-27 08:00 | 1 | 38.42498 | 0.487664 | 3.205717 | 8.769825 | 0.6322026 | 3.3
2025-09-27 09:00 | 1 | 40.08787 | 0.4623368 | 3.081452 | 9.419479 | 2.154816 | 3.3
2025-09-27 10:00 | 1 | 40.74565 | 0.4803229 | 4.791562 | 9.261703 | 2.154816 | 5.571667
2025-09-27 11:00 | 1 | 46.01111 | 0.549812 | 5.491728 | 9.556846 | 2.154816 | 16.93
2025-09-27 12:00 | 1 | 46.04261 | 0.5349637 | 5.336689 | 9.404314 | 2.154816 | 16.71367
2025-09-27 13:00 | 1 | 46.04131 | 0.5093599 | 5.082727 | 10.0535 | 2.154816 | 3.95
2025-09-27 14:00 | 1 | 46.04547 | 0.5024933 | 4.750145 | 10.07817 | 2.154816 | 3.95
2025-09-27 15:00 | 1 | 46.04401 | 0.5761297 | 3.843111 | 10.93952 | 2.1087 | 7.608167
2025-09-27 16:00 | 1 | 46.0437 | 0.5875638 | 3.908549 | 10.4655 | 2.147688 | 8.258667
2025-09-27 17:00 | 1 | 46.04176 | 0.5875248 | 3.916982 | 11.20829 | 2.088354 | 3.2
2025-09-27 18:00 | 1 | 46.04649 | 0.5371351 | 3.570932 | 10.26843 | 2.149416 | 3.2
2025-09-27 19:00 | 1 | 46.04337 | 0.4991455 | 3.323135 | 10.25241 | 2.149416 | 2.6225
2025-09-27 20:00 | 1 | 45.59963 | 0.5970225 | 2.509489 | 10.61306 | 2.149416 | 2.57
2025-09-27 21:00 | 1 | 46.04555 | 0.5499329 | 2.60034 | 10.77582 | 2.149416 | 5.398
2025-09-27 22:00 | 1 | 46.04584 | 0.6376487 | 4.243827 | 9.68087 | 2.149416 | 5.6
2025-09-27 23:00 | 1 | 46.04488 | 0.6051774 | 4.379355 | 9.639595 | 2.149416 | 10.19
2025-09-28 | 1 | 46.04564 | 0.613711 | 3.408494 | 9.765651 | 2.149416 | 10.19
2025-09-28 01:00 | 1 | 46.04467 | 0.6543118 | 3.267027 | 10.57034 | 2.149416 | 6.516667
2025-09-28 02:00 | 1 | 46.04737 | 0.6678095 | 3.325071 | 9.432745 | 2.149416 | 6.39
2025-09-28 03:00 | 1 | 46.04341 | 0.671375 | 2.95693 | 9.25048 | 2.149416 | 4.448667
2025-09-28 04:00 | 1 | 46.04118 | 0.6572147 | 2.80873 | 9.893615 | 2.149416 | 4.15
2025-09-28 05:00 | 1 | 46.06992 | 0.6489926 | 2.785391 | 10.55315 | 2.149416 | 4.735