## Tabelle1
| 12C300_5.SMO | 11F111-2.PV | 11F001-1.PV | 11F002_2.IN | 11M101.PV | 21H001_1.PV | ANA_01150_PB
| ANZEIGE REAKTOR IN BETRIEB | MATERIALAUFGABE REAKTOR | FEINKOHLE DOSIERUNG | SOLLWERT FUER FLUGSTAUB | FEUCHTEREGELUNG | Austrag Flugstaubmenge 21B001 | Schlacke Schlackenstich
|  | T/H | T/H | T/H | % H2O | t/h | %
Zeitstempel | Durchschnitt | Durchschnitt | Durchschnitt | Durchschnitt | Durchschnitt | Durchschnitt | Durchschnitt
2025-09-28 06:00 | 1 | 46.04351 | 0.6644263 | 2.846616 | 10.02324 | 2.149416 | 4.8
2025-09-28 07:00 | 1 | 45.77626 | 0.6263668 | 4.393314 | 9.358409 | 2.111302 | 3.051
2025-09-28 08:00 | 1 | 39.45184 | 0.5627999 | 3.459578 | 8.993093 | 2.149092 | 2.82
2025-09-28 09:00 | 1 | 40.63385 | 0.4678392 | 2.858855 | 10.00432 | 2.149092 | 2.811333
2025-09-28 10:00 | 1 | 46.04341 | 0.6238287 | 3.842851 | 9.780356 | 2.149092 | 2.69
2025-09-28 11:00 | 1 | 46.04425 | 0.5654114 | 3.474604 | 10.39473 | 2.149092 | 2.69
2025-09-28 12:00 | 1 | 46.04327 | 0.5643001 | 4.04865 | 10.19617 | 2.149092 | 2.69
2025-09-28 13:00 | 1 | 46.04206 | 0.5824479 | 4.01825 | 10.29211 | 2.149092 | 2.616667
2025-09-28 14:00 | 1 | 46.03996 | 0.5790437 | 4.000522 | 10.1282 | 2.149092 | 2.61
2025-09-28 15:00 | 1 | 46.03979 | 0.5853856 | 3.99793 | 10.91607 | 2.149092 | 4.032
2025-09-28 16:00 | 1 | 46.0473 | 0.5938147 | 3.415721 | 11.42993 | 2.116886 | 4.19
2025-09-28 17:00 | 1 | 46.04384 | 0.6350237 | 3.664924 | 11.28094 | 2.149092 | 3.687333
2025-09-28 18:00 | 1 | 46.045 | 0.5917878 | 2.686484 | 10.43791 | 2.149092 | 3.615667
2025-09-28 19:00 | 1 | 46.04697 | 0.5551073 | 2.128093 | 9.762089 | 2.149092 | 3.78
2025-09-28 20:00 | 1 | 44.05876 | 0.6169533 | 2.36807 | 10.77935 | 2.149092 | 3.703
2025-09-28 21:00 | 1 | 46.04348 | 0.6033252 | 2.3318 | 9.937842 | 2.149092 | 3.12
2025-09-28 22:00 | 1 | 46.04381 | 0.6575526 | 2.590641 | 9.372407 | 2.149092 | 3.12
2025-09-28 23:00 | 1 | 46.04358 | 0.6139979 | 3.128542 | 9.582709 | 2.149092 | 3.681
2025-09-29 | 1 | 46.0434 | 0.581281 | 2.908301 | 9.873223 | 2.149092 | 3.78
2025-09-29 01:00 | 1 | 46.04226 | 0.5925803 | 2.897168 | 11.07713 | 2.149092 | 4.6545
2025-09-29 02:00 | 1 | 46.04379 | 0.5761095 | 3.546881 | 11.11003 | 2.149092 | 4.77
2025-09-29 03:00 | 1 | 45.55853 | 0.5862499 | 3.354211 | 11.21133 | 1.779671 | 6.0155
2025-09-29 04:00 | 1 | 46.04587 | 0.6835048 | 3.13731 | 10.03477 | 2.150388 | 6.1655
2025-09-29 05:00 | 1 | 46.03206 | 0.6368684 | 2.26256 | 9.148992 | 1.493901 | 5.31