## Tabelle1
| 12C300_5.SMO | 11F111-2.PV | 11F001-1.PV | 11F002_2.IN | 11M101.PV | 21H001_1.PV | ANA_01150_PB
| ANZEIGE REAKTOR IN BETRIEB | MATERIALAUFGABE REAKTOR | FEINKOHLE DOSIERUNG | SOLLWERT FUER FLUGSTAUB | FEUCHTEREGELUNG | Austrag Flugstaubmenge 21B001 | Schlacke Schlackenstich
|  | T/H | T/H | T/H | % H2O | t/h | %
Zeitstempel | Durchschnitt | Durchschnitt | Durchschnitt | Durchschnitt | Durchschnitt | Durchschnitt | Durchschnitt
2025-09-29 06:00 | 1 | 43.57112 | 0.6906325 | 2.459143 | 9.107032 | 0 | 5.31
2025-09-29 07:00 | 1 | 39.99522 | 0.5759021 | 2.066075 | 9.922006 | 0 | 1.907667
2025-09-29 08:00 | 1 | 46.04269 | 0.7131057 | 3.80422 | 9.974978 | 0 | 1.443667
2025-09-29 09:00 | 1 | 46.04561 | 0.5761417 | 3.888918 | 9.91623 | 1.018512 | 1.32
2025-09-29 10:00 | 1 | 46.04764 | 0.5756667 | 4.415222 | 9.25539 | 2.146068 | 2.43
2025-09-29 11:00 | 1 | 46.04424 | 0.6159538 | 5.59504 | 8.991058 | 2.146068 | 3.17
2025-09-29 12:00 | 1 | 46.04272 | 0.5644546 | 5.025307 | 9.811532 | 2.146068 | 3.698
2025-09-29 13:00 | 1 | 46.04166 | 0.5386196 | 4.127363 | 10.18708 | 2.146068 | 3.89
2025-09-29 14:00 | 1 | 46.04604 | 0.5642038 | 3.550566 | 9.675834 | 2.146068 | 3.89
2025-09-29 15:00 | 1 | 45.93619 | 0.6435764 | 3.952119 | 9.884164 | 2.146068 | 4.45
2025-09-29 16:00 | 1 | 46.04119 | 0.593213 | 3.980146 | 9.690203 | 2.146068 | 4.45
2025-09-29 17:00 | 1 | 46.0413 | 0.5867703 | 4.508077 | 9.94086 | 2.146068 | 3.010167
2025-09-29 18:00 | 1 | 46.04798 | 0.5693767 | 3.537907 | 9.93788 | 2.102011 | 2.828
2025-09-29 19:00 | 1 | 46.04409 | 0.6354403 | 2.930733 | 9.936307 | 2.155464 | 2.94
2025-09-29 20:00 | 1 | 44.78636 | 0.6271388 | 2.881152 | 9.657929 | 2.155464 | 2.924
2025-09-29 21:00 | 1 | 46.03967 | 0.586816 | 2.727213 | 9.368098 | 2.155464 | 2.62
2025-09-29 22:00 | 1 | 46.0482 | 0.5812659 | 2.893971 | 9.70207 | 2.155464 | 2.62
2025-09-29 23:00 | 1 | 46.0431 | 0.5875613 | 2.932979 | 9.478264 | 2.155464 | 3.596
2025-09-30 | 1 | 46.04509 | 0.5706311 | 2.847857 | 10.22154 | 2.155464 | 3.84
2025-09-30 01:00 | 1 | 46.0464 | 0.5831003 | 2.906009 | 10.58019 | 2.072005 | 3.693
2025-09-30 02:00 | 1 | 46.04739 | 0.5828244 | 2.924067 | 9.954184 | 2.150064 | 3.66
2025-09-30 03:00 | 1 | 46.04592 | 0.588398 | 2.924347 | 10.74074 | 2.150064 | 3.4815
2025-09-30 04:00 | 1 | 45.01999 | 0.5611458 | 3.369078 | 10.43252 | 2.150064 | 3.45
2025-09-30 05:00 | 1 | 46.04475 | 0.4532621 | 4.447597 | 9.467515 | 2.150064 | 3.368333