## Tabelle1
| 12C300_5.SMO | 11F111-2.PV | 11F001-1.PV | 11F002_2.IN | 11M101.PV | 21H001_1.PV | ANA_01150_PB
| ANZEIGE REAKTOR IN BETRIEB | MATERIALAUFGABE REAKTOR | FEINKOHLE DOSIERUNG | SOLLWERT FUER FLUGSTAUB | FEUCHTEREGELUNG | Austrag Flugstaubmenge 21B001 | Schlacke Schlackenstich
|  | T/H | T/H | T/H | % H2O | t/h | %
Zeitstempel | Durchschnitt | Durchschnitt | Durchschnitt | Durchschnitt | Durchschnitt | Durchschnitt | Durchschnitt
2025-10-02 06:00 | 1 | 46.03982 | 0.6179884 | 2.358261 | 11.20786 | 2.088612 | 2.887167
2025-10-02 07:00 | 1 | 43.13818 | 0.5842827 | 2.240234 | 10.64663 | 1.94897 | 2.79
2025-10-02 08:00 | 1 | 45.76907 | 0.6089858 | 2.643592 | 9.238278 | 0 | 2.79
2025-10-02 09:00 | 1 | 46.04387 | 0.6585776 | 4.097878 | 9.7849 | 0.6389062 | 3.312
2025-10-02 10:00 | 1 | 46.04212 | 0.5622511 | 4.31466 | 10.2622 | 1.718786 | 3.95
2025-10-02 11:00 | 1 | 46.03913 | 0.6306174 | 4.852558 | 10.52569 | 2.151144 | 3.110833
2025-10-02 12:00 | 1 | 46.0435 | 0.5535411 | 4.254798 | 9.842633 | 2.151144 | 3
2025-10-02 13:00 | 1 | 46.04168 | 0.6493307 | 3.890173 | 9.43295 | 2.151144 | 3.227333
2025-10-02 14:00 | 1 | 46.03948 | 0.5608611 | 3.035535 | 9.782434 | 2.151144 | 3.31
2025-10-02 15:00 | 1 | 46.03897 | 0.5983968 | 3.241009 | 9.823378 | 2.151144 | 3.454
2025-10-02 16:00 | 1 | 46.04539 | 0.615594 | 3.322675 | 9.428354 | 2.151144 | 3.47
2025-10-02 17:00 | 1 | 46.04071 | 0.5613351 | 3.145799 | 9.120998 | 2.151144 | 2.801333
2025-10-02 18:00 | 1 | 46.04507 | 0.5881263 | 4.068914 | 9.177607 | 2.151144 | 2.805
2025-10-02 19:00 | 1 | 46.03792 | 0.5905072 | 4.078204 | 9.143921 | 2.151144 | 3.09
2025-10-02 20:00 | 1 | 46.04484 | 0.5761881 | 3.976826 | 9.307055 | 2.151144 | 3.095
2025-10-02 21:00 | 1 | 46.03943 | 0.5758198 | 3.973176 | 9.513704 | 2.151144 | 3.19
2025-10-02 22:00 | 1 | 46.04649 | 0.5754389 | 3.974867 | 9.144211 | 2.151144 | 3.19
2025-10-02 23:00 | 1 | 46.03867 | 0.6217912 | 4.304429 | 8.627358 | 2.151144 | 3.19
2025-10-03 | 1 | 46.00291 | 0.6367616 | 4.41072 | 9.371746 | 2.151144 | 3.039833
2025-10-03 01:00 | 1 | 46.04 | 0.5736437 | 3.967935 | 10.62442 | 2.151144 | 3.02
2025-10-03 02:00 | 1 | 46.04462 | 0.5744642 | 3.947927 | 9.886311 | 2.151144 | 3.02
2025-10-03 03:00 | 1 | 46.04068 | 0.6058745 | 4.171029 | 10.03579 | 2.151144 | 3.02
2025-10-03 04:00 | 1 | 46.02685 | 0.5722611 | 3.957433 | 9.862678 | 2.151144 | 2.835
2025-10-03 05:00 | 1 | 46.0577 | 0.5689518 | 3.941907 | 8.55848 | 2.151144 | 1.91