## Tabelle1
| 12C300_5.SMO | 11F111-2.PV | 11F001-1.PV | 11F002_2.IN | 11M101.PV | 21H001_1.PV | ANA_01150_PB
| ANZEIGE REAKTOR IN BETRIEB | MATERIALAUFGABE REAKTOR | FEINKOHLE DOSIERUNG | SOLLWERT FUER FLUGSTAUB | FEUCHTEREGELUNG | Austrag Flugstaubmenge 21B001 | Schlacke Schlackenstich
|  | T/H | T/H | T/H | % H2O | t/h | %
Zeitstempel | Durchschnitt | Durchschnitt | Durchschnitt | Durchschnitt | Durchschnitt | Durchschnitt | Durchschnitt
2024-11-01 06:00 | 1 | 43.25165 | 0.6661741 | 4.441153 | 10.09113 | 2.153412 | 3.8875
2024-11-01 07:00 | 1 | 44.04269 | 0.7606669 | 4.998216 | 10.02961 | 2.153412 | 3.53
2024-11-01 08:00 | 1 | 46.58646 | 0.9254858 | 2.467339 | 9.970074 | 2.153412 | 3.53
2024-11-01 09:00 | 1 | 48.02962 | 0.8777173 | 2.349904 | 9.842257 | 2.153412 | 4.150667
2024-11-01 10:00 | 1 | 48.02841 | 0.8806143 | 2.348521 | 9.928798 | 2.153412 | 4.29
2024-11-01 11:00 | 1 | 48.03139 | 0.8769688 | 2.347307 | 10.53184 | 2.153412 | 4.5375
2024-11-01 12:00 | 1 | 48.0274 | 0.8859895 | 2.361841 | 10.07545 | 2.153412 | 4.56
2024-11-01 13:00 | 1 | 48.03418 | 0.8260025 | 2.206598 | 9.920758 | 2.153412 | 4.088
2024-11-01 14:00 | 1 | 48.03062 | 0.8657621 | 2.752746 | 12.84559 | 2.069414 | 4.08
2024-11-01 15:00 | 1 | 48.03002 | 0.8132123 | 2.969467 | 11.86143 | 2.151468 | 3.768333
2024-11-01 16:00 | 1 | 48.03211 | 0.8871221 | 2.94836 | 11.27917 | 2.151468 | 3.74
2024-11-01 17:00 | 1 | 48.02771 | 0.8703203 | 2.904029 | 10.80663 | 2.151468 | 4.335
2024-11-01 18:00 | 1 | 48.0277 | 0.8917661 | 2.975107 | 10.4886 | 2.151468 | 4.764
2024-11-01 19:00 | 1 | 48.03589 | 0.8481525 | 2.823012 | 10.78404 | 2.151468 | 5
2024-11-01 20:00 | 1 | 48.02851 | 0.8068696 | 2.646361 | 10.84506 | 2.151468 | 5
2024-11-01 21:00 | 1 | 48.02932 | 0.9417557 | 2.941981 | 10.07289 | 2.151468 | 6.784333
2024-11-01 22:00 | 1 | 48.03111 | 0.8668372 | 4.000536 | 10.31231 | 2.076912 | 7.02
2024-11-01 23:00 | 1 | 48.03059 | 0.8914136 | 4.484046 | 11.88499 | 2.154276 | 6.05
2024-11-02 | 1 | 48.02919 | 0.8898534 | 5.548207 | 11.72474 | 2.154276 | 6.423333
2024-11-02 01:00 | 1 | 48.02973 | 0.8467014 | 2.321639 | 12.02763 | 2.154276 | 8.29
2024-11-02 02:00 | 1 | 47.5756 | 0.8897128 | 2.216507 | 12.66818 | 2.154276 | 8.29
2024-11-02 03:00 | 1 | 48.02896 | 0.9976655 | 2.492175 | 12.78666 | 2.154276 | 5.93
2024-11-02 04:00 | 1 | 48.02846 | 0.9669449 | 2.497864 | 11.5083 | 2.154276 | 5.866
2024-11-02 05:00 | 1 | 48.02604 | 0.9224606 | 4.040308 | 11.03511 | 2.154276 | 4.97