## Tabelle1
| 12C300_5.SMO | 11F111-2.PV | 11F001-1.PV | 11F002_2.IN | 11M101.PV | 21H001_1.PV | ANA_01150_PB
| ANZEIGE REAKTOR IN BETRIEB | MATERIALAUFGABE REAKTOR | FEINKOHLE DOSIERUNG | SOLLWERT FUER FLUGSTAUB | FEUCHTEREGELUNG | Austrag Flugstaubmenge 21B001 | Schlacke Schlackenstich
|  | T/H | T/H | T/H | % H2O | t/h | %
Zeitstempel | Durchschnitt | Durchschnitt | Durchschnitt | Durchschnitt | Durchschnitt | Durchschnitt | Durchschnitt
2024-11-06 06:00 | 1 | 43.25505 | 0.7652506 | 3.347886 | 9.29425 | 2.154384 | 6.012
2024-11-06 07:00 | 1 | 47.97529 | 0.9193648 | 4.025805 | 9.400869 | 2.037013 | 5.18
2024-11-06 08:00 | 1 | 47.58264 | 0.9478383 | 4.154033 | 9.35458 | 0 | 5.043
2024-11-06 09:00 | 1 | 48.0241 | 0.8638861 | 3.782353 | 9.238274 | 0.8185466 | 3.81
2024-11-06 10:00 | 1 | 48.02059 | 0.8652183 | 3.784472 | 9.477563 | 2.153952 | 3.81
2024-11-06 11:00 | 1 | 48.01587 | 0.9068913 | 3.958745 | 9.74209 | 2.153952 | 4.322333
2024-11-06 12:00 | 1 | 48.02227 | 0.938264 | 4.659059 | 9.314216 | 2.153952 | 4.548667
2024-11-06 13:00 | 1 | 48.02139 | 0.9100196 | 3.963454 | 8.656292 | 2.153952 | 7.47
2024-11-06 14:00 | 1 | 48.01894 | 0.8948041 | 3.913943 | 9.292144 | 2.153952 | 7.432833
2024-11-06 15:00 | 1 | 47.61516 | 0.8564126 | 3.752432 | 9.619503 | 2.153952 | 5.24
2024-11-06 16:00 | 1 | 48.0201 | 0.8932544 | 4.720277 | 9.619452 | 2.153952 | 5.3535
2024-11-06 17:00 | 1 | 48.02299 | 0.8553126 | 4.077478 | 9.44089 | 2.153952 | 7.51
2024-11-06 18:00 | 1 | 48.02439 | 0.892202 | 3.905102 | 9.268286 | 2.153952 | 7.51
2024-11-06 19:00 | 1 | 48.02101 | 0.9333461 | 4.08838 | 9.656524 | 2.153952 | 7.12
2024-11-06 20:00 | 1 | 48.02203 | 0.9298486 | 4.078673 | 9.219323 | 2.153952 | 7.075
2024-11-06 21:00 | 1 | 47.60962 | 0.8877447 | 3.898704 | 9.345147 | 2.153952 | 5.77
2024-11-06 22:00 | 1 | 48.02465 | 0.8669219 | 3.795948 | 9.49109 | 2.153952 | 5.77
2024-11-06 23:00 | 1 | 48.02504 | 0.9473841 | 3.968174 | 10.09255 | 2.153952 | 5.605
2024-11-07 | 1 | 48.02407 | 0.9564113 | 2.393825 | 9.668075 | 2.153952 | 4.78
2024-11-07 01:00 | 1 | 48.02356 | 0.9003963 | 2.254061 | 9.950192 | 2.153952 | 4.78
2024-11-07 02:00 | 1 | 47.66764 | 0.908612 | 2.268901 | 10.02274 | 2.153952 | 3.791
2024-11-07 03:00 | 1 | 48.02123 | 1.019135 | 2.547895 | 10.36667 | 2.153952 | 3.49
2024-11-07 04:00 | 1 | 48.02289 | 0.8973167 | 2.435092 | 10.14869 | 2.153952 | 3.498667
2024-11-07 05:00 | 1 | 48.02593 | 0.8673706 | 3.252807 | 9.754074 | 2.153952 | 3.53