## Tabelle1
| 12C300_5.SMO | 11F111-2.PV | 11F001-1.PV | 11F002_2.IN | 11M101.PV | 21H001_1.PV | ANA_01150_PB
| ANZEIGE REAKTOR IN BETRIEB | MATERIALAUFGABE REAKTOR | FEINKOHLE DOSIERUNG | SOLLWERT FUER FLUGSTAUB | FEUCHTEREGELUNG | Austrag Flugstaubmenge 21B001 | Schlacke Schlackenstich
|  | T/H | T/H | T/H | % H2O | t/h | %
Zeitstempel | Durchschnitt | Durchschnitt | Durchschnitt | Durchschnitt | Durchschnitt | Durchschnitt | Durchschnitt
2024-11-07 06:00 | 1 | 42.94285 | 0.8010863 | 3.014861 | 11.2559 | 2.153952 | 3.612
2024-11-07 07:00 | 1 | 43.90659 | 0.8492674 | 3.191226 | 11.22171 | 2.153952 | 4.35
2024-11-07 08:00 | 1 | 48.02113 | 0.9290409 | 3.477141 | 10.04313 | 2.153952 | 4.463667
2024-11-07 09:00 | 1 | 48.02445 | 0.8907203 | 3.363569 | 9.872344 | 2.153952 | 4.66
2024-11-07 10:00 | 1 | 48.02566 | 0.9260463 | 4.119078 | 9.06861 | 2.153952 | 4.793833
2024-11-07 11:00 | 1 | 48.02294 | 0.9110157 | 4.553692 | 9.151533 | 2.153952 | 5.39
2024-11-07 12:00 | 1 | 48.03005 | 0.827846 | 4.141202 | 8.863454 | 2.153952 | 5.498
2024-11-07 13:00 | 1 | 48.02272 | 0.9329191 | 4.655329 | 11.93395 | 2.153952 | 6.2
2024-11-07 14:00 | 1 | 48.02464 | 0.8125391 | 4.069724 | 11.46306 | 2.153952 | 6.2
2024-11-07 15:00 | 1 | 48.02608 | 0.8668784 | 4.307789 | 10.1627 | 2.153952 | 4.961
2024-11-07 16:00 | 1 | 48.02376 | 0.9127568 | 4.561326 | 9.839444 | 2.153952 | 4.94
2024-11-07 17:00 | 1 | 48.02553 | 0.8889407 | 3.415087 | 10.47447 | 2.153952 | 6.07
2024-11-07 18:00 | 1 | 47.72417 | 0.9373102 | 2.927183 | 10.36547 | 2.153952 | 6.102667
2024-11-07 19:00 | 1 | 48.0227 | 0.9070924 | 3.814744 | 9.873915 | 2.153952 | 7.05
2024-11-07 20:00 | 1 | 48.0228 | 0.918478 | 4.016552 | 10.09058 | 2.153952 | 6.884
2024-11-07 21:00 | 1 | 48.02405 | 0.8969469 | 4.590792 | 10.63822 | 2.153952 | 4.56
2024-11-07 22:00 | 1 | 47.7129 | 0.7996316 | 4.498414 | 10.52423 | 2.153952 | 4.56
2024-11-07 23:00 | 1 | 48.02288 | 0.9733117 | 3.313114 | 9.856299 | 2.153952 | 4.530333
2024-11-08 | 1 | 48.02418 | 1.024822 | 2.55964 | 10.20351 | 2.153952 | 3.67
2024-11-08 01:00 | 1 | 48.01496 | 0.9976602 | 2.49131 | 10.58004 | 2.153952 | 3.67
2024-11-08 02:00 | 1 | 48.02199 | 0.8637883 | 2.161222 | 10.64869 | 2.153952 | 2.694
2024-11-08 03:00 | 1 | 48.02709 | 0.9864341 | 2.463073 | 9.564129 | 2.153952 | 2.45
2024-11-08 04:00 | 1 | 48.01789 | 0.9004216 | 2.244457 | 9.657055 | 2.153952 | 2.45
2024-11-08 05:00 | 1 | 48.0307 | 0.9104818 | 2.406366 | 9.481409 | 2.153952 | 2.45