## Tabelle1
| 12C300_5.SMO | 11F111-2.PV | 11F001-1.PV | 11F002_2.IN | 11M101.PV | 21H001_1.PV | ANA_01150_PB
| ANZEIGE REAKTOR IN BETRIEB | MATERIALAUFGABE REAKTOR | FEINKOHLE DOSIERUNG | SOLLWERT FUER FLUGSTAUB | FEUCHTEREGELUNG | Austrag Flugstaubmenge 21B001 | Schlacke Schlackenstich
|  | T/H | T/H | T/H | % H2O | t/h | %
Zeitstempel | Durchschnitt | Durchschnitt | Durchschnitt | Durchschnitt | Durchschnitt | Durchschnitt | Durchschnitt
2024-11-09 06:00 | 1 | 48.01999 | 1.081382 | 5.103831 | 9.12269 | 2.154816 | 4.53
2024-11-09 07:00 | 1 | 44.30341 | 0.8859352 | 4.153837 | 8.909323 | 2.154816 | 4.53
2024-11-09 08:00 | 1 | 48.01941 | 1.054947 | 4.969794 | 9.041143 | 2.154816 | 4.53
2024-11-09 09:00 | 1 | 48.02097 | 1.00469 | 3.989588 | 9.308741 | 2.154816 | 4.53
2024-11-09 10:00 | 1 | 48.02327 | 1.055883 | 5.232148 | 9.606952 | 2.154816 | 4.53
2024-11-09 11:00 | 1 | 48.01998 | 0.9268006 | 4.660199 | 10.16615 | 2.155391 | 4.53
2024-11-09 12:00 | 1 | 48.01977 | 0.9502115 | 4.564225 | 9.922919 | 2.16 | 4.53
2024-11-09 13:00 | 1 | 48.021 | 0.9309402 | 4.648229 | 9.364407 | 2.16 | 4.53
2024-11-09 14:00 | 1 | 47.87083 | 0.8934061 | 4.467907 | 9.324554 | 2.16 | 4.53
2024-11-09 15:00 | 1 | 48.0184 | 0.9578354 | 4.788224 | 9.764876 | 2.142423 | 4.53
2024-11-09 16:00 | 1 | 48.02169 | 0.909602 | 4.545608 | 9.538278 | 2.15136 | 4.53
2024-11-09 17:00 | 1 | 48.01912 | 0.9930029 | 4.96195 | 9.629622 | 2.112316 | 4.53
2024-11-09 18:00 | 1 | 48.01695 | 0.9348936 | 4.668813 | 9.648623 | 2.142396 | 4.53
2024-11-09 19:00 | 1 | 48.02143 | 0.8560159 | 4.380459 | 9.544022 | 2.142396 | 4.53
2024-11-09 20:00 | 1 | 48.02345 | 0.9269356 | 5.241243 | 9.85122 | 2.142396 | 4.53
2024-11-09 21:00 | 1 | 48.02433 | 0.8615965 | 4.844315 | 9.170509 | 2.142396 | 4.53
2024-11-09 22:00 | 1 | 46.68352 | 0.8487742 | 4.768246 | 9.253765 | 2.10606 | 4.53
2024-11-09 23:00 | 1 | 47.72917 | 0.9349215 | 5.896994 | 9.706299 | 2.153628 | 4.53
2024-11-10 | 1 | 48.02449 | 0.8174847 | 5.622037 | 9.320124 | 2.153628 | 4.53
2024-11-10 01:00 | 1 | 48.02506 | 0.8779462 | 6.053425 | 9.303229 | 2.153628 | 4.53
2024-11-10 02:00 | 1 | 48.02372 | 0.8788537 | 6.030695 | 9.197055 | 2.153628 | 4.53
2024-11-10 03:00 | 1 | 48.0266 | 0.8382992 | 5.767517 | 9.403253 | 2.153628 | 4.53
2024-11-10 04:00 | 1 | 48.02511 | 0.9034303 | 5.842413 | 9.484003 | 2.153628 | 4.53
2024-11-10 05:00 | 1 | 48.01957 | 0.8334627 | 4.084899 | 9.02052 | 2.153628 | 4.53