## Tabelle1
| 12C300_5.SMO | 11F111-2.PV | 11F001-1.PV | 11F002_2.IN | 11M101.PV | 21H001_1.PV | ANA_01150_PB
| ANZEIGE REAKTOR IN BETRIEB | MATERIALAUFGABE REAKTOR | FEINKOHLE DOSIERUNG | SOLLWERT FUER FLUGSTAUB | FEUCHTEREGELUNG | Austrag Flugstaubmenge 21B001 | Schlacke Schlackenstich
|  | T/H | T/H | T/H | % H2O | t/h | %
Zeitstempel | Durchschnitt | Durchschnitt | Durchschnitt | Durchschnitt | Durchschnitt | Durchschnitt | Durchschnitt
2024-11-15 06:00 | 1 | 40.08894 | 0.5920173 | 3.455148 | 10.60205 | 0 | 3.202
2024-11-15 07:00 | 1 | 40.08685 | 0.5901377 | 4.922242 | 10.69213 | 0 | 4.13
2024-11-15 08:00 | 1 | 40.08924 | 0.5986868 | 4.987256 | 10.9778 | 0 | 4.13
2024-11-15 09:00 | 1 | 40.66263 | 0.6172207 | 5.137604 | 11.04942 | 0 | 4.31
2024-11-15 10:00 | 1 | 43.06583 | 0.6166249 | 5.133435 | 11.25376 | 0 | 4.637
2024-11-15 11:00 | 1 | 43.05938 | 0.642571 | 5.355759 | 11.35036 | 0 | 6.49
2024-11-15 12:00 | 1 | 43.06188 | 0.6718557 | 5.010297 | 10.66872 | 0 | 6.49
2024-11-15 13:00 | 1 | 43.06696 | 0.6722669 | 4.480821 | 10.24776 | 0 | 10.48267
2024-11-15 14:00 | 1 | 43.06336 | 0.6133837 | 4.082138 | 10.41084 | 0 | 10.59333
2024-11-15 15:00 | 1 | 43.97334 | 0.623925 | 4.116347 | 9.87074 | 0 | 6.01
2024-11-15 16:00 | 0.7593528 | 33.65009 | 0.5279476 | 3.263216 | 9.992362 | 0 | 6.01
2024-11-15 17:00 | 0 | 0 | 0.004417033 | 0.05812 | 7.799862 | 0 | 3.643333
2024-11-15 18:00 | 0 | 0 | 0.004417033 | 0.05812 | 6.691079 | 0 | 3.17
2024-11-15 19:00 | 0.6962528 | 11.49801 | 0.1354638 | 0.9173021 | 7.807222 | 0 | 3.17
2024-11-15 20:00 | 1 | 39.0335 | 0.6593476 | 4.054674 | 10.87163 | 0 | 3.17
2024-11-15 21:00 | 1 | 40.07843 | 0.592302 | 4.112855 | 10.51808 | 0 | 4.746667
2024-11-15 22:00 | 1 | 41.11215 | 0.6352395 | 4.883527 | 10.33798 | 0 | 5.37
2024-11-15 23:00 | 1 | 45.048 | 0.744131 | 5.736298 | 10.26061 | 0 | 6.085
2024-11-16 | 1 | 45.05277 | 0.7325584 | 5.398972 | 10.29437 | 0 | 6.15
2024-11-16 01:00 | 1 | 45.05515 | 0.7263399 | 5.209838 | 10.33264 | 0 | 13.55
2024-11-16 02:00 | 1 | 44.74505 | 0.7287392 | 3.79487 | 10.10137 | 0 | 13.453
2024-11-16 03:00 | 1 | 45.046 | 0.7784794 | 2.793471 | 9.520172 | 0 | 7.73
2024-11-16 04:00 | 1 | 45.04658 | 0.8913736 | 3.187719 | 9.898046 | 0 | 7.73
2024-11-16 05:00 | 1 | 45.04896 | 0.8424186 | 3.020731 | 10.92942 | 0 | 3.246