## Tabelle1
| 12C300_5.SMO | 11F111-2.PV | 11F001-1.PV | 11F002_2.IN | 11M101.PV | 21H001_1.PV | ANA_01150_PB
| ANZEIGE REAKTOR IN BETRIEB | MATERIALAUFGABE REAKTOR | FEINKOHLE DOSIERUNG | SOLLWERT FUER FLUGSTAUB | FEUCHTEREGELUNG | Austrag Flugstaubmenge 21B001 | Schlacke Schlackenstich
|  | T/H | T/H | T/H | % H2O | t/h | %
Zeitstempel | Durchschnitt | Durchschnitt | Durchschnitt | Durchschnitt | Durchschnitt | Durchschnitt | Durchschnitt
2024-11-18 06:00 | 1 | 50.02176 | 0.8650842 | 4.626819 | 10.01226 | 0 | 7.31
2024-11-18 07:00 | 1 | 45.02522 | 0.846103 | 4.525541 | 10.09648 | 0 | 13.0625
2024-11-18 08:00 | 1 | 49.99712 | 0.8298308 | 4.166549 | 10.05377 | 0 | 13.04667
2024-11-18 09:00 | 1 | 50.01943 | 0.8715238 | 4.950562 | 9.913638 | 0 | 6.36
2024-11-18 10:00 | 1 | 50.01876 | 0.8281248 | 4.754866 | 9.950885 | 0 | 6.322667
2024-11-18 11:00 | 1 | 50.01859 | 0.828829 | 4.743075 | 10.05274 | 0.8551954 | 5.24
2024-11-18 12:00 | 1 | 50.02461 | 0.8606686 | 4.914899 | 10.17099 | 0.1137529 | 5.24
2024-11-18 13:00 | 1 | 50.01752 | 0.9290096 | 4.576023 | 10.36555 | 1.612577 | 5.9905
2024-11-18 14:00 | 1 | 50.02136 | 0.9105463 | 3.664974 | 10.3743 | 1.145241 | 5.744667
2024-11-18 15:00 | 1 | 46.56094 | 0.8945552 | 3.585801 | 10.73048 | 1.936076 | 3.89
2024-11-18 16:00 | 1 | 50.02622 | 0.9303027 | 3.74366 | 10.35872 | 2.16 | 3.971667
2024-11-18 17:00 | 1 | 50.02052 | 0.9314916 | 3.731037 | 9.746254 | 0.0268794 | 4.38
2024-11-18 18:00 | 1 | 50.02181 | 0.932118 | 3.724845 | 10.1198 | 0 | 3.744
2024-11-18 19:00 | 1 | 50.02379 | 0.9465582 | 3.787592 | 11.198 | 0 | 2.26
2024-11-18 20:00 | 1 | 50.01795 | 0.9481597 | 3.7854 | 9.950968 | 0 | 2.426667
2024-11-18 21:00 | 1 | 50.01678 | 0.9908116 | 3.969055 | 10.45636 | 0 | 2.76
2024-11-18 22:00 | 1 | 50.02357 | 0.9222347 | 3.91767 | 10.38662 | 0 | 2.76
2024-11-18 23:00 | 1 | 50.02331 | 0.968027 | 4.151576 | 10.46317 | 0 | 3.968333
2024-11-19 | 1 | 50.01799 | 0.9324105 | 3.994976 | 10.80793 | 0 | 3.944
2024-11-19 01:00 | 1 | 50.0272 | 0.8805549 | 3.801173 | 11.19978 | 0 | 3.02
2024-11-19 02:00 | 1 | 50.02058 | 0.9127811 | 3.901116 | 10.80845 | 0 | 3.02
2024-11-19 03:00 | 1 | 50.02086 | 0.9104612 | 3.897036 | 10.58596 | 0 | 3.696667
2024-11-19 04:00 | 1 | 50.0216 | 0.9108103 | 3.899543 | 10.62964 | 0 | 3.72
2024-11-19 05:00 | 1 | 50.03497 | 0.8581327 | 3.721256 | 9.499608 | 0 | 3.497667