## Tabelle1
| 12C300_5.SMO | 11F111-2.PV | 11F001-1.PV | 11F002_2.IN | 11M101.PV | 21H001_1.PV | ANA_01150_PB
| ANZEIGE REAKTOR IN BETRIEB | MATERIALAUFGABE REAKTOR | FEINKOHLE DOSIERUNG | SOLLWERT FUER FLUGSTAUB | FEUCHTEREGELUNG | Austrag Flugstaubmenge 21B001 | Schlacke Schlackenstich
|  | T/H | T/H | T/H | % H2O | t/h | %
Zeitstempel | Durchschnitt | Durchschnitt | Durchschnitt | Durchschnitt | Durchschnitt | Durchschnitt | Durchschnitt
2024-11-23 06:00 | 1 | 50.01093 | 0.8936141 | 3.578746 | 10.0258 | 1.002348 | 6.2
2024-11-23 07:00 | 1 | 43.08567 | 0.8515258 | 3.386706 | 10.02497 | 1.002348 | 3.754333
2024-11-23 08:00 | 1 | 43.51283 | 0.8286735 | 3.313645 | 9.9677 | 1.002348 | 3.67
2024-11-23 09:00 | 1 | 50.0017 | 0.8937233 | 3.577922 | 9.959088 | 1.002348 | 3.574667
2024-11-23 10:00 | 1 | 50.01466 | 0.8955953 | 3.584086 | 10.04535 | 1.731667 | 3.582
2024-11-23 11:00 | 1 | 49.56466 | 0.9577366 | 3.837246 | 9.585712 | 1.998648 | 4.22
2024-11-23 12:00 | 1 | 50.01155 | 0.902228 | 3.14831 | 9.927415 | 1.998648 | 4.239833
2024-11-23 13:00 | 1 | 50.00901 | 0.946118 | 3.150524 | 10.73249 | 1.998648 | 4.29
2024-11-23 14:00 | 1 | 48.55821 | 0.8344351 | 2.613564 | 11.06463 | 1.998648 | 4.29
2024-11-23 15:00 | 1 | 50.00067 | 0.9821809 | 2.621786 | 11.82956 | 1.969077 | 2.864167
2024-11-23 16:00 | 1 | 50.0115 | 0.8366225 | 2.2317 | 11.8095 | 1.993788 | 2.871667
2024-11-23 17:00 | 1 | 50.00805 | 0.9529839 | 2.544577 | 12.23241 | 1.993788 | 3.79
2024-11-23 18:00 | 1 | 50.00666 | 0.9235241 | 2.49979 | 12.7802 | 1.993788 | 3.79
2024-11-23 19:00 | 1 | 50.0071 | 0.856002 | 3.423866 | 12.56589 | 1.993788 | 3.634167
2024-11-23 20:00 | 1 | 50.00946 | 0.9658013 | 3.859873 | 12.44367 | 1.993788 | 3.675
2024-11-23 21:00 | 1 | 50.00956 | 0.8758391 | 3.514225 | 12.86586 | 1.993788 | 4.17
2024-11-23 22:00 | 1 | 48.50603 | 0.9505604 | 3.800808 | 12.95803 | 1.993788 | 4.2005
2024-11-23 23:00 | 1 | 50.01541 | 0.8832817 | 3.531199 | 13.48596 | 1.993788 | 4.78
2024-11-24 | 1 | 50.00961 | 0.9273589 | 3.311336 | 14.0014 | 1.993788 | 4.78
2024-11-24 01:00 | 1 | 50.01419 | 0.9825954 | 3.284617 | 10.66688 | 1.993788 | 5.001667
2024-11-24 02:00 | 1 | 50.0085 | 0.9384185 | 3.121582 | 12.13874 | 1.993788 | 5.107333
2024-11-24 03:00 | 1 | 50.0155 | 0.9392351 | 3.21299 | 11.22037 | 1.993788 | 3.77
2024-11-24 04:00 | 1 | 50.00835 | 0.9279053 | 3.707283 | 10.41395 | 1.993788 | 3.77
2024-11-24 05:00 | 1 | 50.03692 | 0.9064721 | 3.635694 | 10.22358 | 1.993788 | 4.655