## Tabelle1
| 12C300_5.SMO | 11F111-2.PV | 11F001-1.PV | 11F002_2.IN | 11M101.PV | 21H001_1.PV | ANA_01150_PB
| ANZEIGE REAKTOR IN BETRIEB | MATERIALAUFGABE REAKTOR | FEINKOHLE DOSIERUNG | SOLLWERT FUER FLUGSTAUB | FEUCHTEREGELUNG | Austrag Flugstaubmenge 21B001 | Schlacke Schlackenstich
|  | T/H | T/H | T/H | % H2O | t/h | %
Zeitstempel | Durchschnitt | Durchschnitt | Durchschnitt | Durchschnitt | Durchschnitt | Durchschnitt | Durchschnitt
2024-11-25 06:00 | 1 | 45.15641 | 0.8021508 | 2.876249 | 10.47419 | 2.110531 | 5.645
2024-11-25 07:00 | 1 | 46.95536 | 0.8054951 | 2.681643 | 11.65735 | 2.16 | 3.52
2024-11-25 08:00 | 1 | 50.02253 | 0.9142182 | 3.05603 | 11.98509 | 2.16 | 3.994667
2024-11-25 09:00 | 1 | 50.02745 | 0.9317325 | 3.114872 | 11.74393 | 2.101245 | 7.08
2024-11-25 10:00 | 1 | 50.02627 | 0.9268432 | 2.653743 | 11.94658 | 1.867423 | 7.108
2024-11-25 11:00 | 1 | 50.031 | 0.8740577 | 2.33943 | 12.0624 | 2.1519 | 7.32
2024-11-25 12:00 | 1 | 48.72855 | 0.9389176 | 2.507273 | 13.64243 | 2.1519 | 6.889167
2024-11-25 13:00 | 1 | 50.02246 | 0.9769154 | 2.617956 | 12.66728 | 2.1519 | 2.15
2024-11-25 14:00 | 1 | 48.09812 | 0.9322546 | 2.501736 | 11.70891 | 2.1519 | 2.388
2024-11-25 15:00 | 1 | 47.44406 | 0.9018516 | 2.458527 | 12.6133 | 2.1519 | 4.53
2024-11-25 16:00 | 1 | 50.02536 | 0.8999322 | 2.567246 | 11.88448 | 2.1519 | 4.4615
2024-11-25 17:00 | 1 | 50.02958 | 0.9013814 | 2.595729 | 12.07282 | 2.1519 | 3.16
2024-11-25 18:00 | 1 | 49.5874 | 0.860073 | 3.700997 | 11.14023 | 2.1519 | 3.168
2024-11-25 19:00 | 1 | 49.74258 | 0.851396 | 3.922137 | 9.711425 | 2.1519 | 3.22
2024-11-25 20:00 | 1 | 50.02847 | 0.806807 | 3.71792 | 9.851969 | 2.1519 | 3.244
2024-11-25 21:00 | 1 | 49.57424 | 0.8000158 | 3.701701 | 9.451239 | 2.1519 | 3.4
2024-11-25 22:00 | 1 | 49.49805 | 0.7680448 | 3.545897 | 10.23107 | 1.408795 | 3.4
2024-11-25 23:00 | 1 | 49.52223 | 0.8252287 | 3.794249 | 10.21166 | 1.040418 | 3.458
2024-11-26 | 1 | 49.51928 | 0.8006505 | 3.689936 | 10.63452 | 2.14434 | 3.665333
2024-11-26 01:00 | 1 | 50.01906 | 0.8716182 | 3.879759 | 12.42249 | 2.017278 | 5.7
2024-11-26 02:00 | 1 | 50.03079 | 0.8064547 | 1.655885 | 12.91374 | 1.995624 | 5.7
2024-11-26 03:00 | 1 | 50.02922 | 0.9598173 | 1.920606 | 12.47959 | 1.995624 | 11.66867
2024-11-26 04:00 | 1 | 50.02543 | 0.944192 | 1.892039 | 12.36136 | 1.995624 | 18.49
2024-11-26 05:00 | 1 | 50.02508 | 0.9547264 | 1.903591 | 12.37454 | 1.695325 | 6.5675